## Summary (hidden)
Sub Unit |  | Sample Name
ARMI | Mining | ROM
UFO
ARPL | Production | Fines
Lumps (8-20 mm)
Lumps (20-40 mm)
ARLS | Dispatch | Fines
Lumps (8-20 mm)
Lumps (20-40 mm)

## ROM (hidden)
2023-01-01
SB/ROM Analysis Report
ROM Stock | Date | Shift | Sample No. | Material Code | Qty/MT | Fe(%) | Mn% | P% | Moist % | RECOVERY
[10 empty] | +10 mm (%) | -10 mm (%)
MS-03 | 01.01.2023 | 1 | JAN-08 | S2 | 3270 | 48.75 | 17.82 |  | 8.26 | 24.26 | 75.74
| 01.01.2023 | 2 | JAN-072 | S2 | 1470 | 48.89 | 10.17 |  | 9.06 | 26.81 | 73.19
| 02.01.2023 | 1 | JAN-149 | C3 | 300 | 55.99 | 5.02 |  | 7.26 | 27.7 | 72.3
| 02.01.2023 | 2 | JAN-216 | C1 | 750 | 64.52 | 0.49 |  | 6.49 | 26.25 | 73.75
| 03.01.2023 | 1 | JAN-290 | S2 | 1770 | 47.89 | 11.1 |  | 5.11 | 27.25 | 72.75
| 03.01.2023 | 2 | JAN-355 | S1 | 1050 | 51.24 | 10.94 |  | 8.26 | 22.53 | 77.47
| 04.01.2023 | 1 | JAN-426 | C2 | 540 | 58.09 | 4.76 |  | 9.06 | 24.99 | 75.01
| 04.01.2023 | 2 | JAN-487 | S1 | 390 | 51.7 | 6.7 |  | 7.34 | 25.48 | 74.52
| 05.01.2023 | 1 | JAN-551 | C3 | 1140 | 57.39 | 3.65 |  | 5.69 | 25.5 | 74.5
| 05.01.2023 | 2 | JAN-613 | C3 | 120 | 54.03 | 3.65 |  | 7.58 | 24.66 | 75.34
| 06.01.2023 | 1 | JAN-691 | C3 | 1650 | 54.74 | 5.06 |  | 8.11 | 28.12 | 71.88
| 06.01.2023 | 2 | JAN-759 | C2 | 30 | 60.03 | 2.08 |  | 6.46 | 25.91 | 74.09
| 07.01.2023 | 1 | JAN-824 | C3 | 390 | 54.88 | 6.23 |  | 7.05 | 24.11 | 75.89
| 07.01.2023 | 2 | JAN-882 | S1 | 120 | 52.95 | 3.12 |  | 6.69 | 24.98 | 75.02
| 08.01.2023 | 2 | JAN-1006 | S2 | 416 | 58.92 | 1.07 |  | 6.74 | 25.81 | 74.19
| Comp 1 - 15 |  |  |  | 13406
| Comp 16 - 30 |  |  |  | 0
[5 empty] | 13406 | 52.42912 | 9.523484 | 0 | 7.472344 | 25.69008 | 74.30992
MS-04 | 01.01.2023 | 1 | JAN-10 | C3 | 1064 | 54.18 | 5.43 |  | 8.56 | 23.51 | 76.49
| 01.01.2023 | 2 | JAN-075 | S1 | 1500 | 53.35 | 7.05 |  | 9.36 | 18.91 | 81.09
| 02.01.2023 | 1 | JAN-152 | S1 | 2220 | 51.96 | 7.29 |  | 5.95 | 26.49 | 73.51
| 02.01.2023 | 2 | JAN-219 | S2 | 1830 | 47.16 | 12.96 |  | 6.75 | 26.98 | 73.02
| 03.01.2023 | 1 | JAN-293 | C2 | 990 | 61.99 | 2.27 |  | 8.14 | 24.18 | 75.82
| 03.01.2023 | 2 | JAN-358 | C3 | 870 | 55.15 | 4.62 |  | 8.34 | 26.1 | 73.9
| 04.01.2023 | 1 | JAN-429 | S1 | 1560 | 51.28 | 8.2 |  | 8.89 | 20.07 | 79.93
| 04.01.2023 | 2 | JAN-490 | S1 |  | 53.5 | 5.81 |  | 8.06 | 19.66 | 80.34
| 05.01.2023 | 1 | JAN-554 | C3 | 1410 | 54.62 | 4.57 |  | 6.35 | 25.16 | 74.84
| 05.01.2023 | 2 | JAN-615 | S1 | 1770 | 52.08 | 6.47 |  | 9.2 | 18.91 | 81.09
| 06.01.2023 | 1 | JAN-694 | S1 | 1350 | 53.63 | 6.47 |  | 6.69 | 25.66 | 74.34
| 06.01.2023 | 2 | JAN-822 | C3 | 60 | 55.72 | 3.569 |  | 8.61 | 23.21 | 76.79
| 07.01.2023 | 1 | JAN-827 | C3 | 870 | 55.99 | 6.23 |  | 8.12 | 23.49 | 76.51
| 07.01.2023 | 2 | JAN-885 | C3 | 900 | 56.14 | 4.59 |  | 7.92 | 19.62 | 80.38
| 08.01.2023 | 1 | JAN-945 | C3 | 1200 | 57.95 | 3.28 |  | 7.26 | 27.88 | 72.12
| 08.01.2023 | 2 | JAN-1009 | C2 | 1113 | 58.78 | 2.62 |  | 7.8 | 28.93 | 71.07
| 09.01.2023 | 1 | JAN-1087 |  |  | 52.96 | 6.4 |  | 8.02 | 22.78 | 77.22
| 09.01.2023 | 2 | JAN-1145 |  |  | 53.21 | 7.87 |  | 9.68 | 27.68 | 72.32
| Comp 1 - 15 |  |  |  | 18707
| Comp 16 - 30 |  |  |  | 0
[5 empty] | 18707 | 53.87357 | 6.337693 | 0 | 7.711741 | 23.96133 | 76.03867
MS-06 | 01.01.2023 | 2 | JAN-073 | C1 | 1085 | 64.21 | 0.57 |  | 6.16 | 25.99 | 74.01
| 02.01.2023 | 1 | JAN-150 | S2 | 1530 | 52.79 | 8.59 |  | 8.41 | 27.86 | 72.14
| 02.01.2023 | 2 | JAN-217 | C3 | 1680 | 57.94 | 1.62 |  | 8.73 | 24.93 | 75.07
| 03.01.2023 | 1 | JAN-291 | S2 | 570 | 46.77 | 11.18 |  | 5.62 | 28.4 | 71.6
| 03.01.2023 | 2 | JAN-356 | C3 | 2130 | 54.17 | 8.59 |  | 6.48 | 24.15 | 75.85
| 04.01.2023 | 1 | JAN-427 | S1 | 1320 | 52.53 | 6.23 |  | 8.29 | 27.56 | 72.44
| 04.01.2023 | 2 | JAN-488 | S1 | 2070 | 50.45 | 7.97 |  | 8.62 | 25.06 | 74.94
| 05.01.2023 | 1 | JAN-552 | C3 | 1260 | 56.28 | 2.82 |  | 7.02 | 23.19 | 76.81
| 05.01.2023 | 2 | JAN-614 | C3 | 840 | 54.73 | 6.06 |  | 7.89 | 25.76 | 74.24
| 06.01.2023 | 1 | JAN-692 | S1 | 1350 | 53.07 | 7.3 |  | 7.36 | 26.43 | 73.57
| 06.01.2023 | 2 | JAN-760 | S2 | 292 | 42.76 | 16.19 |  | 9.17 | 24.98 | 75.02
| 06.01.2023 | 2 | JAN-823 | S2 | 30 | 52.93 | 5.561 |  | 8.3 | 22.96 | 77.04
| 07.01.2023 | 1 | JAN-825 | C3 | 2040 | 55.72 | 5.81 |  | 6.74 | 23.95 | 76.05
| 07.01.2023 | 2 | JAN-883 | C3 | 1740 | 56.98 | 2.62 |  | 7.12 | 26.29 | 73.71
| 08.01.2023 | 1 | JAN-943 | C3 | 1770 | 54.2 | 4.02 |  | 6.8 | 26.28 | 73.72
| 08.01.2023 | 2 | JAN-1007 | C3 | 2518 | 56.83 | 2.95 |  | 7.2 | 29.33 | 70.67
| 09.01.2023 | 1 | JAN-1085 |  |  | 51.3 | 8.04 |  | 8.97 | 25.05 | 74.95
| 09.01.2023 | 2 | JAN-1143 |  |  | 53.35 | 5.33 |  | 9.31 | 22.3 | 77.7
| Comp 1 - 15 |  |  |  | 22225
| Comp 16 - 30 |  |  |  | 0
[5 empty] | 22225 | 54.80486 | 5.409276 | 0 | 7.408267 | 26.01038 | 73.98962
MS-08 | 01.01.2023 | 2 | JAN-076 | C3 | 420 | 58.44 | 5.41 |  | 7.85 | 19.86 | 80.14
| 01.01.2023 | 2 | JAN-146 | C2 | 1560 | 54.88 | 6.07 |  | 8.22 | 26.31 | 73.69
| 02.01.2023 | 1 | JAN-153 | S1 | 2830 | 53.49 | 6.97 |  | 6.38 | 22.88 | 77.12
| 02.01.2023 | 2 | JAN-220 | S2 | 4470 | 49.54 | 10.21 |  | 9.12 | 26.86 | 73.14
| 03.01.2023 | 1 | JAN-294 | C3 | 810 | 56.27 | 4.54 |  | 5.84 | 22.71 | 77.29
| 03.01.2023 | 2 | JAN-359 | S2 | 1020 | 49.84 | 8.59 |  | 7.99 | 26.85 | 73.15
| 04.01.2023 | 1 | JAN-430 | S1 | 390 | 51.84 | 8.28 |  | 7.62 | 18.99 | 81.01
| 04.01.2023 | 2 | JAN-491 | S1 | 690 | 52.39 | 8.8 |  | 8.95 | 18.81 | 81.19
| 05.01.2023 | 1 | JAN-555 | C3 | 600 | 54.68 | 5.73 |  | 5.74 | 22.86 | 77.14
| 05.01.2023 | 2 | JAN-616 | C3 | 300 | 55.01 | 4.98 |  | 6.26 | 19.26 | 80.74
| 06.01.2023 | 1 | JAN-695 | C3 | 780 | 54.32 | 5.89 |  | 7.1 | 28.34 | 71.66
| 07.01.2023 | 1 | JAN-828 | S1 | 660 | 51.26 | 8.8 |  | 8.48 | 22.85 | 77.15
| 07.01.2023 | 2 | JAN-886 | S1 | 660 | 51.14 | 8.36 |  | 6.78 | 18.94 | 81.06
| 08.01.2023 | 1 | JAN-946 | C3 | 1200 | 55.03 | 5.25 |  | 7.89 | 26.74 | 73.26
| 08.01.2023 | 2 | JAN-1010 | C3 | 870 | 55.72 | 3.69 |  | 7.2 | 25.58 | 74.42
| 09.01.2023 | 1 | JAN-1088 |  |  | 54.35 | 5.58 |  | 9.12 | 22.36 | 77.64
| 09.01.2023 | 2 | JAN-1146 |  |  | 50.14 | 9.43 |  | 8.31 | 25.87 | 74.13
| Comp 1 - 15 |  |  |  | 17260
| Comp 16 - 30 |  |  |  | 0
[5 empty] | 17260 | 52.69625 | 7.485962 | 0 | 7.742358 | 24.55908 | 75.44092
MS-09 | 01.01.2023 | 1 | JAN-09 | C2 | 558 | 61.57 | 1.62 |  | 9.06 | 23.69 | 76.31
| 01.01.2023 | 2 | JAN-074 | C2 | 3960 | 58.78 | 3.85 |  | 7.06 | 28.61 | 71.39
| 02.01.2023 | 1 | JAN-151 | C1 | 1872 | 64.49 | 1.05 |  | 8.05 | 24.52 | 75.48
| 02.01.2023 | 2 | JAN-218 | C2 | 768 | 58.5 | 1.05 |  | 8.33 | 27.93 | 72.07
| 03.01.2023 | 1 | JAN-292 | C2 | 2414 | 59.06 | 4.62 |  | 6.05 | 28.7 | 71.3
| 03.01.2023 | 2 | JAN-357 | S2 | 3394 | 42.03 | 18.47 |  | 7.35 | 25.59 | 74.41
| 04.01.2023 | 1 | JAN-428 | C3 | 3808 | 57.39 | 4.1 |  | 7.34 | 28.81 | 71.19
| 04.01.2023 | 2 | JAN-489 | C1 | 2686 | 63.65 | 0.58 |  | 7.22 | 29.41 | 70.59
| 05.01.2023 | 1 | JAN-553 |  |  | 61.56 | 1.25 |  | 5.87 | 29.27 | 70.73
| 06.01.2023 | 1 | JAN-693 | C1 | 1457 | 63.38 | 1.08 |  | 8.1 | 23.74 | 76.26
| 07.01.2023 | 1 | JAN-826 | C1 | 308 | 63.93 | 0.83 |  | 7.19 | 24.08 | 75.92
| 07.01.2023 | 2 | JAN-884 | C2 | 736 | 61.01 | 2.54 |  | 8.15 | 27.51 | 72.49
| 08.01.2023 | 1 | JAN-944 | S2 | 1568 | 40.3 | 17.14 |  | 7.2 | 27.93 | 72.07
| 08.01.2023 | 2 | JAN-1008 | C1 | 4968 | 62.54 | 0.66 |  | 8.73 | 25.17 | 74.83
| 09.01.2023 | 1 | JAN-1086 |  |  | 62.94 | 0.66 |  | 7.89 | 30.09 | 69.91
| 09.01.2023 | 2 | JAN-1144 |  |  | 64.21 | 0.49 |  | 7.52 | 29.68 | 70.32
| Comp 1 - 15 |  |  |  | 28497
| Comp 16 - 30 |  |  |  | 0
[5 empty] | 28497 | 57.49136 | 5.045638 | 0 | 7.581472 | 27.01324 | 72.98676
[5 empty] | 100095 | 54.71387 | 6.388385 | 0 | 7.580487 | 25.61978 | 74.38022
ROM up to 08.01.2023
ROM Stock |  | Qty/Mt | Fe(%) | Mn(%) | P(%) | Moist(%)
SB/ROM Stock/MS-01
SB/ROM Stock/MS-03 |  | 13406 | 52.42912 | 9.523484 | 0 | 7.472344
NB/ROM Stock/MS-04 |  | 18707 | 53.87357 | 6.337693 | 0 | 7.711741
SB/ROM Stock/MS-06 |  | 22225 | 54.80486 | 5.409276 | 0 | 7.408267
NB/ROM Stock/MS-08 |  | 17260 | 52.69625 | 7.485962 | 0 | 7.742358
SB/ROM Stock/MS-09 |  | 28497 | 57.49136 | 5.045638 | 0 | 7.581472
Total Cums |  | 100095 | 54.71387 | 6.388385 | 0 | 7.580487

## UFO (hidden)
.
UFO/ SB/ PS-16
Material Shifting From | Date | Shift | Sample No. | Qty/MT | Fe% | Mn% | P% | Moist%
MSP-7 | 01.01.2023 | 2 | JAN-109 | 476 | 64.91 | 1.56 |  | 5.1
| 02.01.2023 | 1 | JAN-193 | 56 | 57.39 | 7.21 |  | 6.25
| 03.01.2023 | 1 | JAN-332 | 56 | 45.1 | 13.77 |  | 5.47
| 03.01.2023 | 2 | JAN-396 | 168 | 42.03 | 14.34 |  | 5.95
| 06.01.2023 | 1 | JAN-735 | 140 | 62.12 | 3.82 |  | 5.36
| 06.01.2023 | 2 | JAN-793 | 180 | 54.74 | 6.47 |  | 7.31
| 09.01.2023 | 2 | JAN-1180 | 196 | 53.21 | 5.99 |  | 5.1
| Comp 1 to 15 |  |  | 1272
|  |  | Total | 1272 | 57.13585 | 5.660377 | 0 | 5.620535
UFO/ SB/ PS-17
Material Shifting From | Date | Shift | Sample No. | Qty/MT | Fe% | Mn% | P% | Moist%
MSP-7 | 02.01.2023 | 1 | JAN-194 | 112 | 54.6 | 7.7 |  | 5.78
| 02.01.2023 | 2 | JAN-262 | 140 | 54.58 | 4.46 |  | 7.29
| 07.01.2023 | 1 | JAN-939 | 56 | 55.45 | 6.31 |  | 5.62
| 08.01.2023 | 2 | JAN-1046 | 504 | 56.13 | 4.26 |  | 5.96
| Comp 1 to 15 |  |  | 812
|  |  | Total | 812 | 55.60483 | 4.910345 | 0 | 6.141034

## UC (hidden)
UC/ NB/ PS-30
Material Shifting From | Date | Shift | Sample No. | Qty/MT | Fe% | Mn% | P% | Moist% | Physical analysis(lumps)
[9 empty] | +50 | +40 | +30 | +25 | +20 | +18 | +16 | +14 | +12.5 | +10 | +8 | +6 | -6
MSP-10 | 02.01.2023 | 1 | JAN-198 | 252 | 51.12 | 9.88 |  | 6.15 | 0 | 0 | 0 | 0 | 1.14 | 1.9 | 6.26 | 7.97 | 7.59 | 18.41 | 12.71 | 9.11 | 34.91
| 02.01.2023 | 2 | JAN-264 | 812 | 55.14 | 5.18 |  | 7.3 | 0 | 0 | 0 | 0 | 1.17 | 1.89 | 6.29 | 7.79 | 7.4 | 18.6 | 13.05 | 9.54 | 34.27
| Comp 16 to 30 |  |  | 1064
|  |  |  | 1064 | 54.18789 | 6.293158 | 0 | 7.027632 | 0 | 0 | 0 |  | 1.162895 | 1.892368 | 6.282895 | 7.832632 | 7.445 | 18.555 | 12.96947 | 9.438158 | 34.42158
UFO/ NB/ PS-31
Material Shifting From | Date | Shift | Sample No. | Qty/MT | Fe% | Mn% | P% | Moist% | Physical analysis(lumps)
[9 empty] | +50 | +40 | +30 | +25 | +20 | +18 | +16 | +14 | +12.5 | +10 | +8 | +6 | -6
Plant-1 | 04.01.2023 | 1 | JAN-468 | 112 | 57.81 | 5.33 |  | 7.6 | 0 | 0 | 0 | 0 | 0.98 | 2.2 | 7.36 | 14.47 | 21.09 | 23.05 | 13.73 | 4.88 | 12.24
| 06.01.2023 | 1 | JAN-738 | 140 | 57.39 | 4.98 |  | 6.02 | 0 | 0 | 0 | 0 | 1.95 | 3.03 | 8.01 | 13.85 | 19.7 | 23.38 | 14.72 | 6.28 | 9.08
| 06.01.2023 | 2 | JAN-792 | 2061 | 48.33 | 0.83 |  | 9.13 | 0 | 2.03 | 16.03 |  | 41.4 |  |  |  |  | 9.94 | 3.84 | 2.23 | 24.53
| 07.01.2023 | 1 | JAN-862 | 1170 | 48.06 | 1 |  | 6.02 | 0 | 1.94 | 16.23 |  | 41.17 |  |  |  |  | 10.19 | 3.83 | 2.23 | 24.41
| 07.01.2023 | 2 | JAN-922 | 1137 | 41.97 | 1.31 |  | 4.87 | 0 | 0 | 0 | 0 | 1.51 | 2.24 | 6.1 | 12.2 | 14.25 | 16.28 | 9.77 | 5.29 | 32.36
| 08.01.2023 | 1 | JAN-985 | 27 | 54.2 | 4.59 |  | 6.7 | 0 | 0 | 0 | 0 | 0.88 | 3.06 | 7.44 | 14.22 | 17.07 | 24.07 | 14 | 8.97 | 10.29
| 08.01.2023 | 2 | JAN-1048 | 270 | 62.4 | 0.66 |  | 3.77 | 0 | 2.83 | 17.76 |  | 48.19 |  |  |  |  | 15.9 | 4.1 | 3.02 | 8.2
| 09.01.2023 | 1 | JAN-1130 | 1102 | 60.59 | 2.13 |  | 8.42 | 0 | 0 | 0 | 0 | 1.64 | 2.31 | 6.17 | 12.55 | 14.39 | 16.66 | 9.46 | 5.76 | 31.06
| 09.01.2023 | 2 | JAN-1183 | 57 | 60.73 | 2.05 |  | 6.22 | 0 | 0 | 0 | 0 | 1.55 | 3.09 | 7.51 | 14.36 | 17.45 | 24.3 | 14.8 | 8.77 | 8.17
| Comp 1 to 15 |  |  | 6076
|  |  |  | 6076 | 50.4626 | 1.387508 | 0 | 7.229049 | 0 | 1.187908 | 9.351898 |  | 24.77364 | 0.9910879 | 2.684284 | 5.342923 | 6.358731 | 13.40703 | 6.559564 | 3.711425 | 25.63151
UC/ NB/ PS-33
Material Shifting From | Date | Shift | Sample No. | Qty/MT | Fe% | Mn% | P% | Moist% | Physical analysis(lumps)
[9 empty] | +50 | +40 | +30 | +25 | +20 | +18 | +16 | +14 | +12.5 | +10 | +8 | +6 | -6
Plant-1 | 08.01.2023 | 2 | JAN-1048 | 270 | 62.4 | 0.66 |  | 3.77 | 0 | 2.83 | 17.76 |  | 48.19 |  |  |  |  | 15.9 | 4.1 | 3.02 | 8.2
| 09.01.2023 | 1 | JAN-1130 | 1102 | 60.59 | 2.13 |  | 8.42 | 0 | 0 | 0 | 0 | 1.64 | 2.31 | 6.17 | 12.55 | 14.39 | 16.66 | 9.46 | 5.76 | 31.06
| 09.01.2023 | 2 | JAN-1183 | 57 | 60.73 | 2.05 |  | 6.22 | 0 | 0 | 0 | 0 | 1.55 | 3.09 | 7.51 | 14.36 | 17.45 | 24.3 | 14.8 | 8.77 | 8.17
| Comp 1 to 15 |  |  | 1429 |  |  | 0.103
|  |  |  | 1429 | 60.93757 | 1.849062 | 0.103 | 7.45366 | 0 | 0.5347096 | 3.355633 |  | 10.43172 | 1.904654 | 5.05767 | 10.25096 | 11.79316 | 16.82115 | 8.660266 | 5.362358 | 25.82772

## Production (hidden)
Lot No: -274L/22 LUMPS (8/20mm) PS-
Date | Shift | Code | Plant | Qty(MT) | Fe (%) | Mn% | Moist% | +50 | +40 | +30 | +20 | +18 | +16 | +14 | +12.5 | +10 | +8 | +6 | -6
[8 empty] | mm% | mm% | mm% | mm% | mm% | mm% | mm% | mm% | mm% | mm% | mm% | mm%
05.01.2023 | 1 | JAN-557 | Plant-1 | 384 | 58.23 | 5.06 | 5.16 | 0 | 0 | 0 | 1.92 | 2.76 | 8.17 | 14.78 | 21.15 | 23.32 | 13.94 | 5.53 | 8.43 | 100
05.01.2023 | 1 | JAN-558 | Plant-1 | 288 | 57.53 | 3.74 | 4.98 | 0 | 0 | 0 | 4.24 | 4.99 | 9.24 | 16.98 | 22.22 | 24.97 | 7.49 | 4.24 | 5.63 | 100
05.01.2023 | 2 | JAN-618 | Plant-1 | 1337 | 59.48 | 3.82 | 6.37 | 0 | 0 | 0 | 1.77 | 3.19 | 8.92 | 16.58 | 18.48 | 25.72 | 13.39 | 4.82 | 7.13 | 100
06.01.2023 | 1 | JAN-697 | Plant-1 | 1148 | 58.08 | 4.15 | 4.92 | 0 | 0 | 0 | 1.66 | 2.84 | 8.17 | 14.69 | 21.08 | 23.93 | 13.67 | 5.54 | 8.42 | 100
06.01.2023 | 1 | JAN-706 | MSP-13 | 420 | 52.23 | 7.89 | 5.02 | 0 | 0 | 0 | 1.48 | 5.59 | 13.82 | 12.17 | 21.05 | 17.1 | 16.12 | 4.6 | 8.07 | 100
06.01.2023 | 2 | JAN-815 | Plant-1 | 56 | 57.80535 | 3.6437 | 6.15 | 0 | 0 | 0 | 0.98 | 1.96 | 8.32 | 14.69 | 23.01 | 21.2 | 11.75 | 6.34 | 11.75 | 100
07.01.2023 | 2 | JAN-888 | Plant-1 | 142 | 48.64 | 1.72 | 5.28 | 0 | 0 | 0 | 0 | 1.96 | 7.32 | 15.38 | 17.09 | 26.64 | 14.67 | 8.8 | 8.14 | 100
08.01.2023 | 1 | JAN-948 | Plant-1 | 1728 | 52.53 | 2.13 | 6.6 | 0 | 0 | 0 | 0.35 | 2.27 | 7.26 | 14.76 | 16.87 | 27.42 | 14.3 | 8.67 | 8.1 | 100
08.01.2023 | 2 | JAN-1012 | Plant-1 | 1515 | 54.32 | 4.35 | 6.2 | 0 | 0 | 0 | 0.92 | 2.75 | 7.35 | 14.7 | 16.99 | 26.87 | 14.01 | 8.5 | 7.91 | 100
09.01.2023 | 2 | JAN-1148 | Plant-1 | 2596 | 58.92 | 2.46 | 6.04 | 0 | 0 | 0 | 1.55 | 3.09 | 7.51 | 14.36 | 17.445 | 24.3 | 14.8 | 8.77 | 8.17 | 99.995
0
| 274L/22(08/20mm) |  |  | 9614 | 56.50438 | 3.464826 | 5.955974 | 0 | 0 | 0 | 1.344856 | 3.002771 | 8.070507 | 14.85019 | 18.32362 | 25.10196 | 14.03927 | 7.313472 | 7.952005 | 99.99865
Lot No: -273L/22 LUMPS (20/40mm) PS-
Date | Shift | Code | Plant | Qty(MT) | Fe (%) | Mn% | Moist% | +50 | +40 | +30 | +20 | +18 | +16 | +14 | +12.5 | +10 | +8 | +6 | -6
[8 empty] | mm% | mm% | mm% | mm% | mm% | mm% | mm% | mm% | mm% | mm% | mm% | mm%
05.01.2023 | 1 | JAN-556 | Plant-1 | 84 | 59.2 | 2.49 | 4.95 | 0 | 2.99 | 16.09 | 51.74 |  |  |  |  | 18.33 | 3.16 | 2.04 | 5.65
05.01.2023 | 1 | JAN-569 | MSP-13 | 754 | 58.51 | 3.4 | 6.41 | 0 | 4.19 | 20.2 | 63.3 |  |  |  |  | 3.69 | 1.97 | 1.48 | 5.17
05.01.2023 | 2 | JAN-617 | Plant-1 | 830 | 64.92 | 0.91 | 6.29 | 0 | 2.38 | 17.21 | 60.44 |  |  |  |  | 10.78 | 2.76 | 1.35 | 5.08
05.01.2023 | 2 | JAN-625 | MSP-13 | 420 | 54.31 | 5.56 | 7.21 | 0 | 4.87 | 21.92 | 61.35 |  |  |  |  | 3.31 | 0.95 | 0.73 | 6.87
06.01.2023 | 1 | JAN-696 | Plant-1 | 560 | 59.2 | 3.82 | 5.19 | 0 | 2.9 | 16.18 | 51.55 |  |  |  |  | 18.38 | 3.2 | 2.2 | 5.59
06.01.2023 | 1 | JAN-813 | MSP-13 | 112 | 52.37 | 7.8 | 5.1 | 0 | 5.19 | 22.64 | 61.94 |  |  |  |  | 3.18 | 1.14 | 0.82 | 5.09
06.01.2023 | 2 | JAN-814 | Plant-1 | 28 | 59.33754 | 3.735 | 5.68 | 0 | 1.93 | 17.86 | 52.83 |  |  |  |  | 12.21 | 3.59 | 1.93 | 9.65
07.01.2023 | 2 | JAN-887 | Plant-1 | 311 | 52.53 | 2.3 | 5.69 | 0 | 4.5 | 19.03 | 64.24 |  |  |  |  | 4.73 | 1.19 | 0.86 | 5.45
08.01.2023 | 1 | JAN-947 | Plant-1 | 81 | 49.61 | 3.44 | 6.6 | 0 | 4.5 | 19.17 | 63.43 |  |  |  |  | 4.73 | 1.66 | 1.07 | 5.44
08.01.2023 | 1 | JAN-956 | MSP-13 | 336 | 49.75 | 10.41 | 7.2 | 0 | 4.51 | 21.11 | 61.68 |  |  |  |  | 3.56 | 2.13 | 1.66 | 5.35
08.01.2023 | 2 | JAN-1011 | Plant-1 | 463 | 54.46 | 5.17 | 5.1 | 0 | 4.57 | 19.23 | 62.84 |  |  |  |  | 4.69 | 1.88 | 1.41 | 5.38
09.01.2023 | 1 | JAN-1089 | Plant-1 | 780 | 63.22 | 2.13 | 3.92 | 0 | 4.54 | 19.35 | 64.04 |  |  |  |  | 4.55 | 1.44 | 0.95 | 5.13
09.01.2023 | 1 | JAN-1095 | MSP-11 | 180 | 50.88 | 7.13 | 3.45 | 0 | 0.68 | 1.95 | 64.44 |  |  |  |  | 24.57 | 2.08 | 0.98 | 5.3
09.01.2023 | 1 | JAN-1098 | MSP-13 | 504 | 54.35 | 6.64 | 9.06 | 0 | 4.56 | 23.5 | 62.01 |  |  |  |  | 3.35 | 1.19 | 0.68 | 4.71
09.01.2023 | 2 | JAN-1147 | Plant-1 | 28 | 59.06 | 3.69 | 3.91 | 0 | 4.19 | 19.55 | 61.44 |  |  |  |  | 5.58 | 2.09 | 1.63 | 5.52
09.01.2023 | 2 | JAN-1155 | MSP-13 | 364 | 58.64 | 3.28 | 3.27 | 0 | 4.47 | 22.1 | 60.68 |  |  |  |  | 4 | 2.12 | 1.53 | 5.1
09.01.2023 | 2 | JAN-1157 | MSP-14 | 112 | 53.63 | 5.08 | 4.1 | 0 | 2.65 | 15.86 | 51.33 |  |  |  |  | 10.07 | 3.49 | 3.04 | 13.56
| 273L/22(20/40mm) |  |  | 5947 | 57.7797 | 4.039618 | 5.754661 | 0 | 3.882437 | 19.05049 | 60.96976 | 0 | 0 | 0 | 0 | 7.276323 | 1.995953 | 1.321698 | 5.503331
LOT No:258F/22 PS- (Fines)
Date | Shift | Code no. | Plant | Qty(MT) | Fe (%) | Mn(%) | Moist% | +10 | +8 | +6 | +5 | +3 | +1 | +100# | -100#
[8 empty] | mm% | mm% | mm% | mm% | mm% | mm% | mesh | mesh
03.01.2023 | 1 | JAN-297 | Plant-1 | 687 | 54.31 | 3.89 | 8.33 | 1.08 | 5.28 | 6.46 | 9.45 | 12.46 | 20.33 | 17.22 | 27.72
03.01.2023 | 1 | JAN-298 | MSP-6 | 240 | 54.03 | 5.75 | 9.04 | 0.37 | 2.76 | 5.77 | 9.45 | 11.26 | 20.99 | 17.75 | 31.65
03.01.2023 | 1 | JAN-299 | MSP-7 | 1160 | 52.36 | 6.4 | 8.14 | 0.86 | 2.91 | 4.1 | 6.69 | 10.25 | 21.25 | 19.42 | 34.52
03.01.2023 | 1 | JAN-300 | MSP-8 | 1044 | 55.43 | 5.67 | 8.62 | 0 | 1.24 | 2.95 | 5.74 | 13.2 | 22.52 | 20.19 | 34.16
03.01.2023 | 1 | JAN-301 | MSP-10 | 1653 | 62.27 | 2.27 | 8.99 | 0 | 0.35 | 1.99 | 2.79 | 9.96 | 27.46 | 22.9 | 34.55
03.01.2023 | 1 | JAN-302 | MSP-11 | 1050 | 54.17 | 5.99 | 7.51 | 0.34 | 2.84 | 5.99 | 9.44 | 11.34 | 20.98 | 17.94 | 31.13
03.01.2023 | 1 | JAN-305 | MSP-13 | 145 | 52.36 | 5.27 | 8.84 | 0 | 0.78 | 3.31 | 5.65 | 21.42 | 17.23 | 27.26 | 24.35
03.01.2023 | 1 | JAN-306 | MSP-14 | 1200 | 48.17 | 11.34 | 8.47 | 1.21 | 3.4 | 4.74 | 7.29 | 10.21 | 20.66 | 18.83 | 33.66
03.01.2023 | 2 | JAN-362 | Plant-1 | 672 | 59.62 | 2.51 | 8.59 | 1.1 | 5.19 | 6.32 | 9.4 | 12.58 | 20.06 | 17.18 | 28.17
03.01.2023 | 2 | JAN-363 | MSP-7 | 1500 | 52.78 | 5.83 | 7.82 | 0.97 | 3 | 4.18 | 6.65 | 10.62 | 20.71 | 19.53 | 34.34
03.01.2023 | 2 | JAN-364 | MSP-8 | 613 | 55.29 | 6.08 | 9.3 | 0 | 1.1 | 2.98 | 5.96 | 13.34 | 22.45 | 20.41 | 33.76
03.01.2023 | 2 | JAN-365 | MSP-10 | 1100 | 53.2 | 6.72 | 8.26 | 0 | 0.31 | 2.05 | 2.84 | 10.05 | 27.09 | 22.72 | 34.94
03.01.2023 | 2 | JAN-366 | MSP-11 | 580 | 55.71 | 6.64 | 9.11 | 0.27 | 2.75 | 6.11 | 9.51 | 11.55 | 20.89 | 17.66 | 31.26
|  | 258F/22 | Fines | 11644 | 54.79654 | 5.772229 | 8.424849 | 0.51427 | 2.345547 | 4.083487 | 6.457344 | 11.24847 | 22.5093 | 19.8833 | 32.95828

## Dispatch (hidden)
268L/22 (6/20mm)
Party Name | Bid Qty | DMG grade / Date | Gate | Bulk Permit | Date | Sample No. | Trip | Qty/MT | Fe% | Mn% | SiO2% | Al2O3% | P% | S% | LOI% | Moist% | +50 | +40 | +30 | +20 | +18 | +16 | +14 | +12.5 | +10 | +8 | +6 | -6
[17 empty] | mm% | mm% | mm% | mm% | mm% | mm% | mm% | mm% | mm% | mm% | mm% | mm%
SLV | 4000 | 58 | G3 | EA2236012648 | 29.12.2022 | VLSG/3335 | 6 | 203.65 | 58.99 | [6 empty] | 4.78 | 0 | 0 | 0 | 1.29 | 2.81 | 7.29 | 15.1 | 20.71 | 26.64 | 12.1 | 6.8 | 7.26
|  |  |  | EA2236012648 | 30.12.2022 | VLSG/3347 | 10 | 335.64 | 58.36 | [6 empty] | 5.41 | 0 | 0 | 0 | 1.32 | 2.84 | 7.33 | 14.71 | 20.62 | 26.21 | 12.04 | 6.84 | 8.09
[8 empty] | 539.29 |  | 1.8 | 3.7 | 2.04 | 0.086 |  | 6.6
|  |  |  | EA2236012648 | 02.01.2023 | VLSG/0011 | 12 | 409.97 | 57.25 | [6 empty] | 6.02 | 0 | 0 | 0 | 1.03 | 2.57 | 7.39 | 15.63 | 20.6 | 26.26 | 12.1 | 5.15 | 9.27
|  |  |  | EA2236012648 | 03.01.2023 | VLSG/0030 | 7 | 238.9 | 58.78 | [6 empty] | 5.72 | 0 | 0 | 0 | 1.36 | 2.75 | 11 | 14.23 | 16.06 | 23.98 | 14.3 | 7.85 | 8.47
|  |  |  | EA2236012648 | 04.01.2023 | VLSG/0048 | 10 | 342.41 | 60.18 | [6 empty] | 7.5 | 0 | 0 | 0 | 1.32 | 2.82 | 7.44 | 14.66 | 20.37 | 26.03 | 11.94 | 7.01 | 8.41
|  |  |  | EA2236012648 | 06.01.2023 | VLSG/0064 | 9 | 306.45 | 58.78 | [6 empty] | 5.48 | 0 | 0 | 0 | 1.42 | 2.9 | 7.36 | 14.72 | 20.49 | 26.06 | 12.07 | 6.8 | 8.18
|  |  |  | EA2236012648 | 07.01.2023 | VLSG/0075 | 8 | 272.26 | 58.57 | [6 empty] | 5.05 | 0 | 0 | 0 | 1.45 | 2.88 | 7.4 | 14.39 | 20.56 | 26.36 | 11.97 | 6.77 | 8.22
|  |  |  | EA2236012648 | 08.01.2023 | VLSG/0087 | 8 | 273.64 | 58.78 | [6 empty] | 7.3 | 0 | 0 | 0 | 1.57 | 3.05 | 7.27 | 14.54 | 20.05 | 26.73 | 11.84 | 6.8 | 8.15
|  |  |  | EA2236012648 | 09.01.2023 | VLSG/0099 | 9 | 307.23 | 56.83 | [6 empty] | 4.71 | 0 | 0 | 0 | 1.25 | 2.85 | 7.48 | 14.97 | 20.52 | 26.14 | 11.11 | 7.19 | 8.49
2150.86
[5 empty] | Lot-Total |  |  | 2690.15 | 58.44457 | 0.3608431 | 0.741733 | 0.4089555 | 0.01724028 | 0 | 1.323091 | 5.832666 | 0 | 0 | 0 | 1.31907 | 2.81943 | 7.697562 | 14.81189 | 20.09671 | 26.07222 | 12.11144 | 6.715015 | 8.356667
266L/22 (10/40mm)
Party Name | Bid Qty | DMG grade / Date | Gate | Bulk Permit | Date | Sample No. | Trip | Qty/MT | Fe% | Mn% | SiO2% | Al2O3% | P% | S% | LOI% | Moist% | +50 | +40 | +30 | +20 | +18 | +16 | +14 | +12.5 | +10 | +8 | +6 | -6
[17 empty] | mm% | mm% | mm% | mm% | mm% | mm% | mm% | mm% | mm% | mm% | mm% | mm%
SUPRA STEEL | 4000 | 59.00 09.12.2022 | G3 | EA2236012653 | 02.01.2023 | VLSG/0010 | 2 | 67.26 | 58.57 | [6 empty] | 4.85 | 0 | 4.42 | 18.39 | 48.23 |  |  |  |  | 16.78 | 3 | 2.1 | 7.08
|  |  |  | EA2236012653 | 03.01.2023 | VLSG/0029 | 3 | 102.65 | 60.11 | [6 empty] | 5.39 | 0 | 4.42 | 18.14 | 48.6 |  |  |  |  | 16.74 | 3.02 | 2.09 | 6.99
|  |  |  | EA2236012653 | 06.01.2023 | VLSG/0063 | 5 | 170.81 | 57.94 | [6 empty] | 5.18 | 0 | 4.3 | 17.96 | 48.65 |  |  |  |  | 16.71 | 3.18 | 2.27 | 6.93
|  |  |  | EA2236012653 | 07.01.2023 | VLSG/0074 | 4 | 136.62 | 58.5 | [6 empty] | 4.96 | 0 | 4.28 | 18.15 | 48.47 |  |  |  |  | 16.69 | 3.27 | 2.21 | 6.93
477.34
0
[5 empty] | Lot-Total |  |  | 477.34 | 58.6557 | 0 | 0 | 0 | 0 | 0 | 0 | 5.115694 | 0 | 4.33699 | 18.11368 | 48.52855 | 0 | 0 | 0 | 0 | 16.72059 | 3.145989 | 2.190165 | 6.964039
252F/22
Party Name | Bid Qty | DMG grade / Date | Gate | Bulk Permit | Date | Sample No. | Trip | Qty/MT | Fe% | Mn% | MnO% | SiO2% | Al2O3% | P% | S% | LOI% | Moist% | +10 | +8 | +5 | +3 | +1 | +100# | -100
[18 empty] | mm% | mm% | mm% | mm% | mm% | mesh% | mesh%
Vedanta Limited Exporter PSU(KRISHNAPATNAM PORT) | 40000 | 57 | G1 | EA2236012637 | 21.12.2022 | VLSG/3240 | 106 | 1167.86 | 57.25 | 2.8 | 3.612 | 5.81 | 1.68 |  |  | 5.96 | 10.05 | 1.83 | 3.47 | 9.69 | 12.25 | 18.28 | 21.94 | 32.54
|  |  |  | EA2236012637 | 22.12.2022 | VLSG/3250 | 443 | 5066.54 | 58.15 | 2.47 | 3.1863 | 6.08 | 1.48 |  |  | 5.2 | 8.94 | 1.6 | 3.55 | 9.59 | 12.26 | 19 | 22.02 | 31.98
|  |  |  | EA2236012637 | 23.12.2022 | VLSG/3260 | 321 | 3727.23 | 57.18 | 2.59 | 3.3411 | 6.09 | 1.73 |  |  | 5.7 | 7.28 | 1.91 | 3.81 | 9.53 | 12.13 | 18.54 | 21.66 | 32.42
|  |  |  | EA2236012637 | 24.12.2022 | VLSG/3276 | 170 | 1968.33 | 58.15 | 2.5 | 3.225 | 5.28 | 1.87 |  |  | 5.35 | 8.95 | 1.7 | 4.08 | 9.69 | 12.07 | 18.71 | 21.6 | 32.15
[8 empty] | 11929.96 | [5 empty] | 0.097
|  |  |  | EA2236012637 | 27.12.2022 | VLSG/3308 | 183 | 2096.84 | 59.55 | 2.17 | 2.7993 | 4.96 | 1.58 |  |  | 4.18 | 9.55 | 1.45 | 5.48 | 8.94 | 9.49 | 20.07 | 21.72 | 32.85
|  |  |  | EA2236012637 | 28.12.2022 | VLSG/3321 | 509 | 5868.82 | 58.5 | 2.13 | 2.7477 | 5.36 | 1.81 |  |  | 5.24 | 10.19 | 1.82 | 5.81 | 8.71 | 9.61 | 20.33 | 21.77 | 31.95
|  |  |  | EA2236012637 | 31.12.2022 | VLSG/3368 | 337 | 3892.73 | 58.29 | 2.55 | 3.2895 | 5.62 | 1.99 |  |  | 4.62 | 9.07 | 1.49 | 3.73 | 8.96 | 11.19 | 19.03 | 22.95 | 32.65
[8 empty] | 11858.39 | [5 empty] | 0.099
|  |  |  | EA2236012637 | 04.01.2023 | VLSG/0037 | 343 | 3958.3 | 56.06 | 2.79 | 3.5991 | 6.54 | 2.5 |  |  | 6.28 | 9.31 | 1.47 | 3.68 | 9.02 | 11.05 | 20.26 | 21.55 | 32.97
|  |  |  | EA2236012637 | 07.01.2023 | VLSG/0076 | 683 | 7891.53 | 55.85 | 3.44 | 4.4376 | [5 empty] | 8.59 | 1.64 | 3.82 | 9.09 | 11.27 | 18.73 | 22.73 | 32.72
11849.83
[8 empty] | 35638.18 | 57.43293 | 2.680452 | 3.457783 | 4.498071 | 1.435742 | 0.06541262 | 0 | 4.137197 | 9.022846 | 1.655288 | 4.183458 | 9.166523 | 11.16572 | 19.27769 | 22.10431 | 32.44701

## Reporting Formats (hidden)
Shift wise lot Grade Report
Material Lifted Date | shift | FROM | Material Specification | Shifted Lot | Lot Type | Feed |  | Prod | Lot
[6 empty] | Fe | Mn | Fe | Fe | Mn
09.01.2023 | 2 | Plant-1/Prod Shifting | Lumps(20/40) | 273L/22 | 20/40 mm |  |  |  | 59.06 | 3.69
| 2 | Plant-1/Prod Shifting | Lumps(8/20) | 274L/22 | 8/20 mm |  |  |  | 58.92 | 2.46
| 2 | Plant-1/Prod Shifting | Fines | 258F/22 | Fines |  |  |  | 60.17 | 1.89
| 2 | SB/MSP-7/MS-06/Prod | Fines | 258F/22 | Fines |  |  |  | 52.93 | 6.81
| 2 | SB/MSP-7/MS-06/Prod | Lumps(8/20) |  |  |  |  | 53.91
| 2 | SB/MSP-7/MS-06/Prod | Lumps(20/40) |  |  |  |  | 53.35
| 2 | SB/MSP-7/MS-06/Prod | Fines |  |  |  |  | 51.82
| 2 | NB/MSP-8/MS-04/Prod | Fines | 258F/22 | Fines |  |  |  | 54.04 | 6.72
| 2 | NB/MSP-8/MS-04/Prod | Lumps(8/20) |  |  |  |  | 55.02
| 2 | NB/MSP-8/MS-04/Prod | Fines |  |  |  |  | 53.21
| 2 | NB/MSP-10/MS-08/Prod | Fines | 258F/22 | Fines |  |  |  | 52.65 | 7.05
| 2 | NB/MSP-10/MS-08/Prod | Lumps(8/20) |  |  |  |  | 49.17
| 2 | NB/MSP-10/MS-08/Prod | Fines |  |  |  |  | 52.09
| 2 | SB/MSP-11/Rescreen PS-31 | Fines | 258F/22 | Fines |  |  |  | 59.2 | 2.71
| 2 | SB/MSP-11/Rescreen PS-31 | Lumps(8/20) |  |  |  |  | 56.83
| 2 | SB/MSP-11/Rescreen PS-31 | Lumps(20/40) |  |  |  |  | 48.19
| 2 | SB/MSP-11/Rescreen PS-31 | Fines |  |  |  |  | 58.22
| 2 | SB/MSP-12/MS-09/Prod | Fines | 257F/22 | Fines |  |  |  | 63.93 | 0.57
| 2 | SB/MSP-12/MS-09/Prod | Lumps(8/20) |  |  |  |  | 62.68
| 2 | SB/MSP-12/MS-09/Prod | Lumps(20/40) |  |  |  |  | 61.57
| 2 | SB/MSP-12/MS-09/Prod | Fines |  |  |  |  | 63.79
| 2 | SB/MSP-13/PS-16/Prod | Lumps(20/40) | 273L/22 | 20/40 mm |  |  |  | 58.64 | 3.28
| 2 | SB/MSP-13/PS-16/Prod | Fines | 258F/22 | Fines |  |  |  | 50.56 | 5.82
| 2 | SB/MSP-13/PS-16/Prod | Lumps(8/20) |  |  |  |  | 51.82
| 2 | SB/MSP-13/PS-16/Prod | Lumps(20/40) |  |  |  |  | 58.64
| 2 | SB/MSP-13/PS-16/Prod | Fines |  |  |  |  | 49.87
| 2 | SB/MSP-14/MS-03 Prod | Lumps(20/40) | 273L/22 | 20/40 mm |  |  |  | 53.63 | 5.08
| 2 | SB/MSP-14/MS-03 Prod | Fines | 258F/22 | Fines |  |  |  | 53.77 | 3.12
| 2 | SB/MSP-14/MS-03 Prod | Lumps(8/25) |  |  |  |  | 57.25
| 2 | SB/MSP-14/MS-03 Prod | Lumps(20/40) |  |  |  |  | 54.88
| 2 | SB/MSP-14/MS-03 Prod | Fines |  |  |  |  | 54.04
Shift wise ROM Grade report
Material Lifted Date | Shift | ROM Stock | Fe% | Mn%
09.01.2023 | 2 | MS-06 | 53.35 | 5.33
| 2 | MS-09 | 64.21 | 0.49
| 2 | MS-04 | 53.21 | 7.87
| 2 | MS-08 | 50.14 | 9.43
Shift wise UFO Grade report
Material Lifted Date | Shift | From | Lot wise (Shifted to Stock) | Fe% | Mn%
09.01.2023 | 2 | MSP-7 | UFO PS-16 | 53.21 | 5.99
| 2 | MSP-10 | UFO PS-16 | 49.03 | 8.36
| 2 | MSP-10 | UFO PS-17 | 49.17 | 8.53
| 2 | Plant-1 | UFO PS-31 | 60.73 | 2.05
| 2 | MSP-7 | UFO PS-31 | 52.79 | 6.23
| 2 | MSP-8 | UFO PS-31 | 55.72 | 4.67
Face Sample Analysis Report,
Sample Date | Shift | Code | Sample details | Fraction | Fe | Mn
10.01.2023 | 1 | JAN-1197 | NB/CS-19/RL-935/KVE-13 | +10 mm | 56.83 | 3.85
10.01.2023 | 1 | JAN-1198 | NB/CS-19/RL-935/KVE-13 | -10 mm | 52.51 | 6.64
Loading Point Check Sample
Date | Shift | Code | Sample details | Ore Type | Lot No/ Stock | Fe % | Mn %
10.01.2023 | 1 | JAN-1199 | G-2/BBH Rly Siding/Loading Point KVE-12 | Fines |  | 55.72 | 5.33
10.01.2023 | 1 | JAN-1200 | G-2/BBH Rly Siding/Loading Point KVE-14 | Fines |  | 58.08 | 3.69
Daily Dispatch Report
Date | Material Type | Lot No. | Gate & Party Name | Fe%
09.01.2023 | Lumps(10/20) | 260L/22 | G-3/By Road Sai Pavan | 58.5
| Lumps(10/20) | 263L/22 | G-3/By Road Hindustan | 58.92
| Lumps(10/20) | 265L/22 | G-3/By Road Tunics | 59.34
| Lumps(10/20) | 268L/22 | G-3/By Road Sai Pavan | 58.22
| Lumps(10/20) | 268L/22 | G-3/By Road Sri Hari | 58.5
| Lumps(10/20) | 268L/22 | G-3/By Road SLV | 56.83
| Lumps(10/20) | 268L/22 | G-3/By Road Rangineni | 56.55
Rake Sample Analysis report
Date | Rly Siding | Name | Rake ID | Lot No | Chemical analysis
[5 empty] | Fe % | Mn %
09.01.2023 | MMEC | Vedanta Exporter | AKPK-16 | 245F/22 | 55.99 | 3.69
09.01.2023 | MMEC | Vedanta Exporter | AKPK-17 | 249F/22 | 55.85 | 3.4
09.01.2023 | MMEC | Vedanta Exporter | AKPK-18 | 249F/22 | 55.71 | 3.63
Check Samples Analysis Report
Date | Shift | Sample Code | Sample details | Sample Category | Ore Type | Fe%
10.01.2023 | 1 | JAN-1201 | Plant-1/Rescreen Check | Prod Check | Fines | 57.67

## Summary1
Area | Sample name | Location | Sample details | Plant ROM stock | Ore type | Lot no/Stock | PS code | Trips | Qty. | Fe | Mn | P | Sio2 | Al2O3 | LOI | Moist | +50 mm % | +40 mm % | +30 mm % | +25 mm % | +20 mm % | +18 mm % | +16 mm % | +14 mm % | +12.5 mm % | +10 mm % | +8 mm % | +6 mm % | -6 mm % | +10 mm % | +8 mm % | +6 mm % | +5 mm % | +3 mm % | +1 mm % | +100 # % | -100 # % | +10 mm | -10 mm | Reporting time | Bulk density | Mining
Mining | Face sample | Y | Y | N | Y | N | N | N | N | Y | Y | Y | Y | Y | Y | Y | N | N | N | N | N | N | N | N | N | N | N | N | N | N | N | N | N | N | N | N | N | Y | Y | Y | N | Production
Mining | ROM sample | Y | Y | Y | Y | N | N | N | N | Y | Y | Y | Y | Y | Y | Y | N | N | N | N | N | N | N | N | N | N | N | N | N | N | N | N | N | N | N | N | N | Y | Y | Y | N | Dispatch
Mining | UFO sample | Y | Y | Y | Y | Y | Y | Y | Y | Y | Y | Y | Y | Y | Y | Y | Y | Y | Y | Y | Y | Y | Y | Y | Y | Y | Y | Y | Y | N | N | N | N | N | N | N | N | N | N | Y | N
Production | Feed/Pit sample | Y | Y | Y | Y | N | N | N | N | Y | Y | Y | Y | Y | Y | Y | N | N | N | N | N | N | N | N | N | N | N | N | N | N | N | N | N | N | N | N | N | Y | Y | Y | N
Mining | Check sample | Y | Y | N | Y | Y | N | N | N | Y | Y | N | N | N | N | N | N | N | N | N | N | N | N | N | N | N | N | N | N | N | N | N | N | N | N | N | N | N | N | Y | N
Production | Production/check sample/L | Y | Y | Y | Y | Y | N | N | N | Y | Y | N | N | N | N | N | Y | Y | Y | Y | Y | Y | Y | Y | Y | Y | Y | Y | Y | N | N | N | N | N | N | N | N | N | N | Y | N
Production | Production/check sample/F | Y | Y | Y | Y | Y | N | N | N | Y | Y | N | N | N | N | N | N | N | N | N | N | N | N | N | N | N | N | N | N | Y | Y | Y | Y | Y | Y | Y | Y | Y | Y | Y | N
Production | After rescreen | Y | Y | Y | Y | N | N | N | N | Y | Y | N | N | N | N | Y | Y | Y | Y | Y | Y | Y | Y | Y | Y | Y | Y | Y | Y | N | N | N | N | N | N | N | N | N | N | Y | N
Production | Before rescreen | Y | Y | Y | Y | N | N | N | N | Y | Y | N | N | N | N | Y | N | N | N | N | N | N | N | N | N | N | N | N | N | Y | Y | Y | Y | Y | Y | Y | Y | Y | Y | Y | N
Production | Re-screen shifting/shifting/L | Y | Y | Y | Y | Y | Y | Y | Y | Y | Y | Y | Y | Y | Y | Y | Y | Y | Y | Y | Y | Y | Y | Y | Y | Y | Y | Y | Y | N | N | N | N | N | N | N | N | N | N | Y | N
Production | Re-screen shifting/shifting/F | Y | Y | Y | Y | Y | Y | Y | Y | Y | Y | Y | Y | Y | Y | Y | N | N | N | N | N | N | N | N | N | N | N | N | N | Y | Y | Y | Y | Y | Y | Y | Y | Y | Y | Y | N
Production | Internal Shifting/L | N | Y | N | Y | Y | N | N | N | Y | Y | N | N | N | N | Y | Y | Y | Y | Y | Y | Y | Y | Y | Y | Y | Y | Y | Y | N | N | N | N | N | N | N | N | N | N | Y | N
Production | Internal Shifting/F | N | Y | N | Y | Y | N | N | N | Y | Y | N | N | N | N | Y | N | N | N | N | N | N | N | N | N | N | N | N | N | Y | Y | Y | Y | Y | Y | Y | Y | Y | Y | Y | N
Mining | PV sample | N | Y | N | N | N | N | N | N | Y | N | N | N | N | N | Y | N | N | N | N | N | N | N | N | N | N | N | N | N | N | N | N | N | N | N | N | N | N | N | Y | N
Mining | After Blasting | Y | Y | N | Y | N | N | N | N | Y | Y | N | N | N | N | N | N | N | N | N | N | N | N | N | N | N | N | N | N | N | N | N | N | N | N | N | N | Y | Y | Y | N
Mining | Blasting Bulk Density | Y | Y | N | N | N | N | N | N | Y | Y | N | N | N | N | Y | N | N | N | N | N | N | N | N | N | N | N | N | N | N | N | N | N | N | N | N | N | N | N | Y | Y
Production | Composite | N | Y | N | Y | Y | N | N | N | N | N | Y | Y | Y | Y | N | N | N | N | N | N | N | N | N | N | N | N | N | N | N | N | N | N | N | N | N | N | N | N | N | N
Production | Production Lumps | Y | Y | Y | Y | N | N | N | N | Y | N | N | N | N | N | N | Y | Y | Y | Y | Y | Y | Y | Y | Y | Y | Y | Y | Y | N | N | N | N | N | N | N | N | N | N | Y | N
Production | Production Fines | Y | Y | Y | Y | N | N | N | N | Y | N | N | N | N | N | N | N | N | N | N | N | N | N | N | N | N | N | N | N | Y | Y | Y | Y | Y | Y | Y | Y | N | N | Y | N
Production | Feed | Y | Y | Y | Y | N | N | N | N | Y | Y | N | N | N | N | Y | N | N | N | N | N | N | N | N | N | N | N | N | N | N | N | N | N | N | N | N | N | Y | Y | Y | N
Production | Lot to Lot shifting sample- Lumps | N | Y | N | Y | Y | N | N | Y | Y | Y | N | N | N | N | Y | Y | Y | Y | Y | Y | Y | Y | Y | Y | Y | Y | Y | Y | N | N | N | N | N | N | N | N | N | N | Y | N
Production | Lot to Lot shifting sample- Fines | N | Y | N | Y | Y | N | N | Y | Y | Y | N | N | N | N | Y | N | N | N | N | N | N | N | N | N | N | N | N | N | Y | Y | Y | Y | Y | Y | Y | Y | N | N | Y | N
Dispatch | Rake Lumps | Y | Y | N | Y | Y | N | N | Y | Y | Y | N | Y | Y | Y | Y | Y | Y | Y | Y | Y | Y | Y | Y | Y | Y | Y | Y | Y | N | N | N | N | N | N | N | N | N | N | Y | N
Dispatch | Rake Fines | Y | Y | Y | Y | Y | N | N | Y | Y | Y | N | Y | Y | Y | Y | N | N | N | N | N | N | N | N | N | N | N | N | N | Y | Y | Y | Y | Y | Y | Y | Y | N | N | Y | N
Dispatch | Dispatch Lumps | Y | Y | N | Y | Y | N | Y | Y | Y | N | N | N | N | N | Y | Y | Y | Y | Y | Y | Y | Y | Y | Y | Y | Y | Y | Y | N | N | N | N | N | N | N | N | N | N | Y | N
Dispatch | Dispatch Fines | Y | Y | N | Y | Y | N | Y | Y | Y | Y | N | Y | Y | Y | Y | N | N | N | N | N | N | N | N | N | N | N | N | N | Y | Y | Y | Y | Y | Y | Y | Y | N | N | Y | N

## Sheet1 (hidden)
Sanjay | Master register
After Blasting | After Rescreen | Y
after rescreen | Before Rescreen | Y | Feed | Not in sanjay file, but in master data
before rescreen | Check | Y | Prod
Blasting B D | Composite | Y | Shifting
check sample | Face | Y
Composite | Feed | N
Internal Shifting/F | Internal Shifting | Y
Internal Shifting/L | Pit/Feed | Y
prond/check sample/F | Prod | ?
prond/check sample/L | Prod Check | Y
pv sample | Rescreen Shifting | Y
re screen shifting/shifting/F | ROM | Y
re screen shifting/shifting/L | Shifting | N
Face sample | UFO | Y
rom sample
ufo sample
feed/pit sample

## Ore type
Condition 1
Area
Ore Type | Mining | Fines
Lumps 8/20
Lumps 8/25
Lumps 20/40
UFO
| Production | Fines
Lumps 8/20
Lumps 8/25
Lumps 20/40
UFO
| Dispatch | Fines
Lumps 8/20
Lumps 20/40

## Location
Condition 1
Area
Location | Mining | South block
North block
| Production | South block
North block
| Dispatch | G1
G2
G3

## PlantROM stock
Condition 1
Area
Plant/ROM stock | Production | Plant-1
MSP-8
MSP-10
MSP-11
MSP-12
MSP-13
MSP-14
MSP-6
MSP-7
MSP-10